## Intralox indledende (1)
Intralox første sortering |  |  |  | Intralox anden sortering
1. sortering |  |  |  | 2. sortering af overflow fra første sortering, første underflow var rent nok
Der er ikke taget højde for 2-komponent partikler eller fordelingen I resten |  |  |  | Der er ikke taget højde for 2-komponent partikler eller fordelingen I resten
Vandtilførsel: | L/min | Konfiguration: |  | Vandtilførsel: | L/min | Konfiguration:
Teeter water | 17 | Dyse | 26 huller, 40mm | Teeter water | 17 | Dyse | 26 huller, 40mm
Feedflow | 0 | Feed højde over dyserne | 59cm | Feedflow | 0 | Feed højde over dyserne | 59cm
Underflow | 0 |  |  | Underflow | 0
Overflow | 17 |  |  | Overflow | 17
Overflow | Vægt I gram | Renhed af overflow |  | Overflow | Vægt I gram | Renhed af overflow
Overflow: Korrekt sorteret | 48.88 | 87.18% |  | Overflow: Korrekt sorteret | 48.25 | 97.99%
Overflow: Fejlsorteret | 7.19 | 12.82% |  | Overflow: Fejlsorteret | 0.99 | 2.011%
Overflow: 2-komponent | 0 | 0% |  | Overflow: 2-komponent | 0 | 0%
Overflow total: | 56.07 |  |  | Overflow total: | 49.24
Underflow | Vægt I gram | Renhed af underflow |  | Underflow | Vægt I gram | Renhed af underflow
Underflow: Korrekt sorteret | 42.73 | 99.4% |  | Underflow: Korrekt sorteret | 0.2513889 | 100%
Underflow: Fejlsorteret | 0.26 | 0.6048% |  | Underflow: Fejlsorteret | 0 | 0%
Underflow: 2-komponent | 0 | 0% |  | Underflow: 2-komponent | 0 | 0%
Underflow total: | 42.99 |  |  | Underflow total: | 0.2513889
Rest i rør | Vægt I gram | Renhed af rest I rør |  | Rest i rør | Vægt I gram | Renhed af rest I rør
Rest i rør: | 0.56 | 100% |  | Rest i rør: | 0.53 | 100%
Rest total: | 0.56 |  |  | Rest total: | 0.53
Total: | 99.62 |  |  | Total: | 50.02139
Kommentarer: |  |  |  | Kommentarer:
Der er ikke blevet størrelses sorteret først |  |  |  | Der er ikke blevet størrelses sorteret først

## Intralox indledende (2)
Intralox 6,3mm |  |  |  | Intralox 3,3mm
2-komponet partiklerne ikke medregnet
Rest I røret blev ikke medregnet I de tre fraktioner så blev bare fordelt jævt efterfølgende
Vandtilførsel: | L/min | Konfiguration: |  | Vandtilførsel: | L/min | Konfiguration:
Teeter water | 17 | Dyse | 26 huller, 40mm | Teeter water | 17 | Dyse | 26 huller, 40mm
Feedflow | 0 | Feed højde over dyserne | 59cm | Feedflow | 0 | Feed højde over dyserne | 59cm
Underflow | 0 | Størrelse på si | 6,3 mm | Underflow | 0 | Størrelse på si | 3,3 mm
Overflow | 17 |  |  | Overflow | 17
Overflow | Vægt I gram | Renhed af overflow |  | Overflow | Vægt I gram | Renhed af overflow
Overflow: Korrekt sorteret | 7.55 | 97.42% |  | Overflow: Korrekt sorteret | 19.34 | 97.82%
Overflow: Fejlsorteret | 0.2 | 2.581% |  | Overflow: Fejlsorteret | 0.13 | 0.6576%
Overflow: 2-komponent | 0 | 0% |  | Overflow: 2-komponent | 0.3 | 1.517%
Overflow total: | 7.75 |  |  | Overflow total: | 19.77
Underflow | Vægt I gram | Renhed af underflow |  | Underflow | Vægt I gram | Renhed af underflow
Underflow: Korrekt sorteret | 3.09 | 100% |  | Underflow: Korrekt sorteret | 27.23 | 99.6%
Underflow: Fejlsorteret | 0 | 0% |  | Underflow: Fejlsorteret | 0.11 | 0.4023%
Underflow: 2-komponent | 0 | 0% |  | Underflow: 2-komponent | 0 | 0%
Underflow total: | 3.09 |  |  | Underflow total: | 27.34
Rest i rør | Vægt I gram | Renhed af rest I rør |  | Rest I rør | Vægt I gram | Renhed af rest I rør
Rest i rør: POM | 0.61 | 50% |  | Rest i rør: POM | 0 | 0%
Rest i rør: TPU | 0.61 | 50% |  | Rest i rør: TPU | 0.79 | 92.94%
Rest i rør: 2-komponent | 0 | 0% |  | Rest i rør: 2-komponent | 0.06 | 7.059%
Rest total: | 1.22 |  |  | Rest total: | 0.85
Total: | 12.06 |  |  | Total: | 47.96
Kommentarer: |  |  |  | Kommentarer:
Ingen afspændingsmiddel |  |  |  | Tilsat lidt afspændingsmiddel før indfødning
Den ene urenhed I overflowet havde en masse bobler på sig

## Intralox (1)
Intralox 6,3mm |  |  |  | Intralox 4mm |  |  |  | Intralox 1,8mm
Tilsat lidt afspændingsmiddel før indfødning |  |  |  | Tilsat lidt afspændingsmiddel før indfødning |  |  |  | Tilsat lidt afspændingsmiddel før indfødning
Vandtilførsel: | L/min | Konfiguration: |  | Vandtilførsel: | L/min | Konfiguration: |  | Vandtilførsel: | L/min | Konfiguration:
Teeter water | 17 | Dyse | 26 huller, 40mm | Teeter water | 17 | Dyse | 26 huller, 40mm | Teeter water | 17 | Dyse | 26 huller, 40mm
Feedflow | 0 | Feed højde over dyserne | 59cm | Feedflow | 0 | Feed højde over dyserne | 59cm | Feedflow | 0 | Feed højde over dyserne | 59cm
Underflow | 0 | Størrelse på si | 6,3mm | Underflow | 0 | Størrelse på si | 4mm | Underflow | 0 | Størrelse på si | 1,8mm
Overflow | 17 | Rpm | 882 | Overflow | 17 | Rpm | 882 | Overflow | 17 | Rpm | 882
Overflow | Vægt I gram | Renhed af overflow |  | Overflow | Vægt I gram | Renhed af overflow |  | Overflow | Vægt I gram | Renhed af overflow
Overflow: Korrekt sorteret | 6.96 | 98.03% |  | Overflow: Korrekt sorteret | 33.34 | 93.02% |  | Overflow: Korrekt sorteret | 3.04 | 76.77%
Overflow: Fejlsorteret | 0 | 0% |  | Overflow: Fejlsorteret | 1.65 | 4.604% |  | Overflow: Fejlsorteret | 0.83 | 20.96%
Overflow: 2-komponent | 0.14 | 1.972% |  | Overflow: 2-komponent | 0.85 | 2.372% |  | Overflow: 2-komponent | 0.09 | 2.273%
Overflow total: | 7.1 |  |  | Overflow total: | 35.84 |  |  | Overflow total: | 3.96
Underflow | Vægt I gram | Renhed af underflow |  | Underflow | Vægt I gram | Renhed af underflow |  | Underflow | Vægt I gram | Renhed af underflow
Underflow: Korrekt sorteret | 1.48 | 90.8% |  | Underflow: Korrekt sorteret | 43.58 | 99.29% |  | Underflow: Korrekt sorteret | 2.07 | 100%
Underflow: Fejlsorteret | 0.15 | 9.202% |  | Underflow: Fejlsorteret | 0.21 | 0.4785% |  | Underflow: Fejlsorteret | 0 | 0%
Underflow: 2-komponent | 0 | 0% |  | Underflow: 2-komponent | 0.1 | 0.2278% |  | Underflow: 2-komponent | 0 | 0%
Underflow total: | 1.63 |  |  | Underflow total: | 43.89 |  |  | Underflow total: | 2.07
Rest I rør | Vægt I gram | Renhed af rest I rør |  | Rest I rør | Vægt I gram | Renhed af rest I rør |  | Rest I rør | Vægt I gram | Renhed af rest I rør
Rest i rør: POM | 0 | 0% |  | Rest i rør: POM | 2.23 | 94.09% |  | Rest i rør: POM | 0.29 | 20.86%
Rest i rør: TPU | 1.65 | 100% |  | Rest i rør: TPU | 0.09 | 3.797% |  | Rest i rør: TPU | 1.1 | 79.14%
Rest i rør: 2-komponent | 0 | 0% |  | Rest i rør: 2-komponent | 0.05 | 2.11% |  | Rest i rør: 2-komponent | 0 | 0%
Rest total: | 1.65 |  |  | Rest total: | 2.37 |  |  | Rest total: | 1.39
Total: | 10.38 |  |  | Total: | 82.1 |  |  | Total: | 7.42
| Yield i procent, 6,3mm |  |  |  | Yield i procent, 4mm |  |  |  | Yield i procent, 1,8mm
TPU overflow | 97.89% |  |  | TPU overflow | 93.18% |  |  | TPU overflow | 91.29%
POM underflow | 100% |  |  | POM underflow | 91.82% |  |  | POM underflow | 64.89%
Kommentarer: |  |  |  | Kommentarer: |  |  |  | Kommentarer:
Ser ud som om der er flere bobler på plasten
99.9
1.8 | 7.427427
4 | 82.18218
6.3 | 10.39039

## Intralox (2)
Intralox 6,3mm |  |  |  | Intralox 4mm |  |  |  | Intralox 1,8mm
Tilsat lidt afspændingsmiddel før indfødning |  |  |  | Tilsat lidt afspændingsmiddel før indfødning |  |  |  | Tilsat lidt afspændingsmiddel før indfødning
Vandtilførsel: | L/min | Konfiguration: |  | Vandtilførsel: | L/min | Konfiguration: |  | Vandtilførsel: | L/min | Konfiguration:
Teeter water | 17 | Dyse | 26 huller, 40mm | Teeter water | 17 | Dyse | 26 huller, 40mm | Teeter water | 17 | Dyse | 26 huller, 40mm
Feedflow | 0 | Feed højde over dyserne | 59cm | Feedflow | 0 | Feed højde over dyserne | 59cm | Feedflow | 0 | Feed højde over dyserne | 59cm
Underflow | 0 | Størrelse på si | 6,3mm | Underflow | 0 | Størrelse på si | 4mm | Underflow | 0 | Størrelse på si | 1,8mm
Overflow | 17 | Rpm | 883 | Overflow | 17 | Rpm | 883 | Overflow | 17 | Rpm | 883
Overflow | Vægt I gram | Renhed af overflow |  | Overflow | Vægt I gram | Renhed af overflow |  | Overflow | Vægt I gram | Renhed af overflow
Overflow: Korrekt sorteret | 50.17 | 99.37% |  | Overflow: Korrekt sorteret | 33.78 | 91.27% |  | Overflow: Korrekt sorteret | 44.8 | 75.74%
Overflow: Fejlsorteret | 0.16 | 0.3169% |  | Overflow: Fejlsorteret | 3.16 | 8.538% |  | Overflow: Fejlsorteret | 13.9 | 23.5%
Overflow: 2-komponent | 0.16 | 0.3169% |  | Overflow: 2-komponent | 0.07 | 0.1891% |  | Overflow: 2-komponent | 0.45 | 0.7608%
Overflow total: | 50.49 |  |  | Overflow total: | 37.01 |  |  | Overflow total: | 59.15
Underflow | Vægt I gram | Renhed af underflow |  | Underflow | Vægt I gram | Renhed af underflow |  | Underflow | Vægt I gram | Renhed af underflow
Underflow: Korrekt sorteret | 46.8 | 100% |  | Underflow: Korrekt sorteret | 61.1 | 99.59% |  | Underflow: Korrekt sorteret | 39.33 | 100%
Underflow: Fejlsorteret | 0 | 0% |  | Underflow: Fejlsorteret | 0.25 | 0.4075% |  | Underflow: Fejlsorteret | 0 | 0%
Underflow: 2-komponent | 0 | 0% |  | Underflow: 2-komponent | 0 | 0% |  | Underflow: 2-komponent | 0 | 0%
Underflow total: | 46.8 |  |  | Underflow total: | 61.35 |  |  | Underflow total: | 39.33
Rest I rør | Vægt I gram | Renhed af rest I rør |  | Rest I rør | Vægt I gram | Renhed af rest I rør |  | Rest I rør | Vægt I gram | Renhed af rest I rør
Rest i rør: POM | 0 | 0% |  | Rest i rør: POM | 0.11 | 0% |  | Rest i rør: POM | 0.26 | 17.69%
Rest i rør: TPU | 2.68 | 95.71% |  | Rest i rør: TPU | 1.74 | 94.05% |  | Rest i rør: TPU | 1.1 | 74.83%
Rest i rør: 2-komponent | 0.12 | 4.286% |  | Rest i rør: 2-komponent | 0 | 0% |  | Rest i rør: 2-komponent | 0.11 | 7.483%
Rest total: | 2.8 |  |  | Rest total: | 1.85 |  |  | Rest total: | 1.47
Total: | 100.09 |  |  | Total: | 100.21 |  |  | Total: | 99.95
| Yield i procent, 6,3mm |  |  |  | Yield i procent, 4 mm |  |  |  | Yield i procent, 1,8 mm
TPU overflow | 100% |  |  | TPU overflow | 98.95% |  |  | TPU overflow | 99.42%
POM underflow | 99.66% |  |  | POM underflow | 94.92% |  |  | POM underflow | 73.53%
Kommentarer: |  |  |  | Kommentarer: |  |  |  | Kommentarer:
Feedwater slukket undervejs |  |  |  | Mere feedwater end I første forsøg, skruet lidt ned undervejs |  |  |  | Der er 0,17g af et andet plast i underflow? Det ligger I posen
store stykker tpu sidder fast |  |  |  | Der kommer lidt bobler ud fra overflowet. Ikke mere end en spiske afspænding I alt
Her er ikke sortere større end 8mm fra
Lidt mere feedwater end I første forsøg

## Choko-bob (1)
Epoxy-POM 6,3mm |  |  |  | Epoxy-POM 4mm |  |  |  | Epoxy-POM 1,8mm
Vandtilførsel: | L/min | Konfiguration: |  | Vandtilførsel: | L/min | Konfiguration: |  | Vandtilførsel: | L/min | Konfiguration:
Teeter water | 29.6 | Dyse | 26 huller, 40mm | Teeter water | 27.2 | Dyse | 26 huller, 40mm | Teeter water | 22.8 | Dyse | 26 huller, 40mm
Feedflow | 0 | Feed højde over dyserne | 59cm | Feedflow | 0 | Feed højde over dyserne | 59cm | Feedflow | 0 | Feed højde over dyserne | 59cm
Underflow | 0 | Størrelse på si | 6,3mm | Underflow | 0 | Størrelse på si | 4mm | Underflow | 0 | Størrelse på si | 1,8mm
Overflow | 29.6 | Rpm | 986 | Overflow | 27.2 | Rpm | 963 | Overflow | 22.8 | Rpm | 923
Overflow | Vægt I gram | Renhed af overflow |  | Overflow | Vægt I gram | Renhed af overflow |  | Overflow | Vægt I gram | Renhed af overflow
Overflow: Korrekt sorteret | 141.47 | 88.6% |  | Overflow: Korrekt sorteret | 97.1763 | 76.32% |  | Overflow: Korrekt sorteret | 98.3388 | 75.81%
Overflow: Fejlsorteret | 18.1988 | 11.4% |  | Overflow: Fejlsorteret | 30.1575 | 23.68% |  | Overflow: Fejlsorteret | 31.3796 | 24.19%
Overflow: 2-komponent | 0 | 0% |  | Overflow: 2-komponent | 0 | 0% |  | Overflow: 2-komponent | 0 | 0%
Overflow total: | 159.6688 |  |  | Overflow total: | 127.3338 |  |  | Overflow total: | 129.7184
Underflow | Vægt I gram | Renhed af underflow |  | Underflow | Vægt I gram | Renhed af underflow |  | Underflow | Vægt I gram | Renhed af underflow
Underflow: Korrekt sorteret | 81.3924 | 99.66% |  | Underflow: Korrekt sorteret | 67.706 | 98.69% |  | Underflow: Korrekt sorteret | 68.1821 | 98.25%
Underflow: Fejlsorteret | 0.2795 | 0.3422% |  | Underflow: Fejlsorteret | 0.8961 | 1.306% |  | Underflow: Fejlsorteret | 1.2179 | 1.755%
Underflow: 2-komponent | 0 | 0% |  | Underflow: 2-komponent | 0 | 0% |  | Underflow: 2-komponent | 0 | 0%
Underflow total: | 81.6719 |  |  | Underflow total: | 68.6021 |  |  | Underflow total: | 69.4
Rest I rør | Vægt I gram | Renhed af rest I rør |  | Rest I rør | Vægt I gram | Renhed af rest I rør |  | Rest I rør | Vægt I gram | Renhed af rest I rør
Rest i rør: POM | 0 | #DIV/0! |  | Rest i rør: POM | 0.1951 | 0% |  | Rest i rør: POM | 0.4979 | 51.97%
Rest i rør: TPU | 0 | #DIV/0! |  | Rest i rør: TPU | 0.3616 | 64.95% |  | Rest i rør: TPU | 0.4601 | 48.03%
Rest i rør: 2-komponent | 0 | #DIV/0! |  | Rest i rør: 2-komponent | 0 | 0% |  | Rest i rør: 2-komponent | 0 | 0%
Rest total: | 0 |  |  | Rest total: | 0.5567 |  |  | Rest total: | 0.958
Total: | 241.3407 |  |  | Total: | 196.4926 |  |  | Total: | 200.0764
| Yield i procent, 6,3mm |  |  |  | Yield i procent, 4 mm |  |  |  | Yield i procent, 1,8 mm
TPU overflow | 99.8% |  |  | TPU overflow | 98.89% |  |  | TPU overflow | 98.29%
POM underflow | 81.73% |  |  | POM underflow | 69.05% |  |  | POM underflow | 68.14%
Kommentarer: |  |  |  | Kommentarer: |  |  |  | Kommentarer:
De epoxy partikler der der sad fast i vandsøjlen var meget tynde flager, der var ca 50/50 der røg over og under
POM sank gennerelt mere da vi flyttede tragten, de var meget rundere
Kommentarer til ekstra test af fejlfund: |  |  |  | Kommentarer til ekstra test af fejlfund: |  |  |  | Kommentarer til ekstra test af fejlfund:
Epoxy: 1,3149g røg op 13,5256g røg rigtigt ned |  |  |  |  | Alt Pom røg forkert ned igen |  |  | De epoxy partikler der der sad fast i vandsøjlen var meget tynde flager, der var ca 50/50 der røg over og under
[5 empty] | Epoxy blev splittet ca 50/50 |  |  | POM sank gennerelt mere da vi flyttede tragten, de var meget rundere

## Grundfoss final
Grundfoss
Med åbent underflow
Vandtilførsel: | L/min | Konfiguration:
Teeter water | >85 | Dyse | 26 huller, 40mm
Feedflow | 0 | Feed højde over dyserne | 59cm
Underflow | ca 40
Overflow | ca 45
Overflow | Vægt I gram | Renhed af overflow
Overflow: Korrekt sorteret | 266.73 | 100%
Overflow: Fejlsorteret | 0 | 0%
Overflow: 2-komponent | 0 | 0%
Overflow total: | 266.73
Underflow | Vægt I gram | Renhed af underflow
Underflow: Korrekt sorteret | 182.29 | 100%
Underflow: Fejlsorteret | 0 | 0%
Underflow: 2-komponent | 0 | 0%
Underflow total: | 182.29
Rest i rør | Vægt I gram | Renhed af rest I rør
Rest i rør: | 0
Rest total: | 0
Total: | 449.02
Yield i procent
PA66 overflow | 100%
Messing underflow | 100%
Kommentarer:
Der er ikke blevet størrelses sorteret først

## Intralox final
Intralox final
Granulatet blev ikke størrelses sorteret
Vandtilførsel: | L/min | Konfiguration: |  | Udregning af fart i overflow
Teeter water | 45 | Dyse | 26 huller, 40mm | kg | 8.31 | 8.45 | 8.422
Feedflow | 0 | Feed højde over dyserne | 59cm | s | 30.75 | 30.45 | 30.44
Underflow | 28.4 | Størrelse på si
Overflow | 16.6 |  |  | L/min | 16.2146 | 16.6502 | 16.6005
Overflow | Vægt I gram | Renhed af overflow
Overflow: Korrekt sorteret | 49.45 | 73.91%
Overflow: Fejlsorteret | 16.46 | 24.6%
Overflow: 2-komponent | 1 | 1.495%
Overflow total: | 66.91
Underflow | Vægt I gram | Renhed af underflow
Underflow: Korrekt sorteret | 64.71 | 99.28%
Underflow: Fejlsorteret | 0.47 | 0.7211%
Underflow: 2-komponent | 0 | 0%
Underflow total: | 65.18
Rest I rør | Vægt I gram | Renhed af rest I rør
Rest i rør: POM | 0.12 | 7.519%
Rest i rør: TPU | 1.43 | 89.6%
Rest i rør: 2-komponent | 0.046 | 2.882%
Rest total: | 1.596
Total: | 133.686
Yield i procent
TPU overflow | 98.82%
POM underflow | 79.6%
Kommentarer: